## Feuille1
Formule d'orientation antifouling semi érodable
Liant	Solution de caoutchouc chloré type Pergut S 40 à 50 % SN	12
	Tertac N 320 ou solution d'ester maléique de colophane à 30 %	33
	Alkyde moyenne en huile type Sn 948 X 60	6

Additifs	Crayvallac Super (antisédimentation)	0,3
	Agent mouillant pigmentaire	0,3
	Biocide type Troysan S 61 poudre	1,7

Solvants	Solvant Naphta Lourd	15
	Xylène	6

Pigments + Charges	Oxyde de fer rouge micronisé	5,67
Pigments + Charges	Oxyde de cuivre 2 – 4 µ	5,67
Pigments + Charges	Oxyde de Zn	5,67
Pigments + Charges	Sulfate de baryte micronisé	3
Pigments + Charges	Carbonate de Calcium	5,67
		99,98